## S
TK | graphite | O2 | H2 | Ti | Mn | Fe | Ni | Nb | Mo | Sn | Ta | W | quartz | fayalite | CO | CO2 | CH4 | H2O | Ti2O3 | TiO2 | FeO | wustite | magnetite | hematite | MnO | Mn2O3 | MnO2 | NiO | NbO2 | Nb2O5 | WO2 | WO3 | SnO | SnO2 | TaO2 | Ta2O5 | MoO2 | MoO3 | Pb | PbO | PbO2 | V | VO | V2O3 | VO2 | V2O5 | Cr | CrO | Cr2O3 | CrO2 | CrO3
300 | 5.79 | 205.33 | 130.858 | 30.915 | 32.17 | 27.24 | 30.03 | 36.432 | 28.753 | 51.35 | 41.713 | 32.81 | 41.74 | 151.82 | 197.833 | 214.025 | 186.472 | 189.042 | 77.847 | 50.633 | 60.9 | 56.9 | 147.07 | 88.04 | 59.98 | 114.33 | 53.09 | 38.27 | 54.862 | 138.115 | 50.873 | 76.365 |  | 49.35 | 280.578 | 143.95 | 46.806 | 78.224 | 64.951 | 66.6 | 72.176 | 29.09 | 39.293 | 98.717 | 265.541 | 131.358 | 23.764 | 239.461 | 81.904 | 269.51 | 266.525
400 | 8.74 | 213.85 | 139.216 | 38.423 | 40.01 | 34.8 | 37.87 | 43.574 | 35.81 | 59.4 | 49.08 | 39.893 | 55.85 | 192.99 | 206.238 | 225.314 | 197.356 | 198.788 | 108.277 | 67.671 | 75.03 | 71.43 | 194.21 | 120.27 | 73.07 | 144.55 | 70.11 | 52.38 | 72.327 | 178.096 | 68.063 | 98.738 |  | 66.56 | 293.78 | 184.681 | 64.076 | 101.065 | 72.796 | 80.434 | 90.754 | 36.459 | 53.063 | 130.898 | 278.714 | 171.988 | 30.765 | 248.713 | 113.736 | 282.515 | 283.805
500 | 11.68 | 220.67 | 145.737 | 44.534 | 46.53 | 41.15 | 44.45 | 49.261 | 41.494 | 66.06 | 54.926 | 45.502 | 68.45 | 228.12 | 212.831 | 234.901 | 207.014 | 206.534 | 139.362 | 82.201 | 86.39 | 83.13 | 235.43 | 148.44 | 83.74 | 169.43 | 84.81 | 65.25 | 86.967 | 211.441 | 82.763 | 117.815 |  | 81.76 | 304.735 | 218.636 | 78.758 | 120.13 | 79.071 | 92.066 | 106.314 | 42.392 | 64.356 | 157.887 | 289.646 | 206.948 | 36.553 | 256.211 | 139.503 | 293.315 | 298.647
600 | 14.55 | 226.43 | 151.077 | 49.683 | 52.18 | 46.76 | 50.39 | 54.017 | 46.263 | 85.62 | 59.8 | 50.163 | 79.82 | 258.31 | 218.319 | 243.283 | 215.987 | 213.052 | 163.704 | 94.712 | 95.84 | 92.78 | 271.89 | 173.16 | 92.76 | 190.81 | 97.56 | 76.07 | 99.665 | 240.126 | 95.484 | 134.397 |  | 95 | 314.1 | 247.93 | 91.441 | 136.487 | 84.336 | 101.992 | 119.649 | 47.353 | 73.94 | 180.791 | 298.996 | 237.044 | 41.508 | 262.527 | 161.232 | 302.568 | 311.564
700 | 17.27 | 231.45 | 155.606 | 54.134 | 57.22 | 51.89 | 55.58 | 58.121 | 50.382 | 90 | 63.996 | 54.172 | 90.21 | 284.74 | 223.066 | 250.75 | 224.461 | 218.739 | 185.051 | 105.638 | 103.95 | 100.98 | 305.38 | 195.17 | 100.6 | 209.69 | 108.66 | 84.55 | 111.003 | 265.318 | 106.657 | 148.993 |  | 106.64 | 322.264 | 273.746 | 102.623 | 150.936 | 96.984 | 110.626 | 131.267 | 51.63 | 82.329 | 200.631 | 307.149 | 263.37 | 45.846 | 267.981 | 179.977 | 310.651 | 322.939
800 | 19.82 | 235.91 | 159.548 | 58.039 | 61.79 | 56.72 | 59.1 | 61.743 | 54.015 | 93.76 | 67.688 | 57.703 | 99.83 | 308.29 | 227.277 | 257.494 | 232.518 | 223.825 | 203.971 | 115.311 | 111.05 | 108.14 | 337.86 | 215.32 | 107.55 | 226.67 | 118.41 | 91.74 | 121.348 | 287.76 | 116.613 | 161.975 |  | 117 | 329.486 | 296.825 | 112.664 | 164.003 | 101.013 | 118.273 | 141.536 | 55.413 | 89.834 | 218.168 | 314.363 | 286.771 | 49.715 | 272.776 | 196.463 | 317.814 | 333.065
900 | 22.21 | 239.92 | 163.051 | 61.561 | 65.98 | 61.46 | 63.38 | 64.993 | 57.272 | 97.06 | 70.989 | 60.87 | 109 | 329.6 | 231.074 | 263.645 | 240.205 | 228.459 | 220.928 | 123.977 | 117.39 | 114.54 | 369.13 | 234.47 | 113.8 | 242.15 | 127.07 | 98.06 | 130.941 | 307.972 | 125.592 | 173.645 |  | 126.32 | 335.951 | 317.683 | 121.816 | 176.037 | 104.53 | 125.166 | 150.736 | 58.83 | 96.658 | 233.94 | 320.822 | 307.858 | 53.241 | 277.051 | 211.187 | 324.237 | 342.169
1000 | 24.45 | 243.56 | 166.216 | 64.848 | 72.12 | 66.5 | 66.74 | 67.945 | 60.235 | 100 | 73.975 | 63.75 | 116.25 | 349.16 | 234.538 | 269.299 | 247.549 | 232.738 | 236.272 | 131.822 | 123.12 | 120.36 | 391.22 | 252.27 | 119.48 | 256.42 | NA | 103.76 | 139.945 | 326.34 | 133.767 | 184.261 |  | 134.81 | 341.798 | 336.753 | 130.264 | 187.278 | 107.643 | 131.464 | 159.056 | 61.961 | 102.94 | 248.329 | 326.665 | 327.054 | 56.523 | 280.907 | 224.501 | 330.052 | 350.426
1100 | 26.54 | 246.9 | 169.112 | 68.006 | 75.73 | 71.91 | 69.85 | 70.656 | 62.963 | 102.67 | 76.701 | 66.398 | 122.87 | 367.31 | 237.726 | 274.528 | 254.57 | 236.731 | 250.277 | 138.986 | 128.37 | 125.74 | 410.62 | 266.18 | 124.7 | 269.68 | NA | 108.99 | 151.628 | 343.157 | 141.264 | 195.239 |  | 142.6 | 347.131 | 354.267 | 138.143 | 197.894 | 110.431 | 137.281 | 166.634 | 64.864 | 108.779 | 261.609 | 331.994 | 344.697 | 59.634 | 284.417 | 236.663 | 335.36 | 357.973
1200 | 28.51 | 249.99 | 171.79 | 71.113 | 79.07 | 76.19 | 72.74 | 73.166 | 65.502 | 105.1 | 79.201 | 68.855 | 128.96 | 384.33 | 240.679 | 279.39 | 261.287 | 240.485 | 263.158 | 145.577 | 133.21 | 130.76 | 428.04 | 278.53 | 129.53 | 282.11 | NA | 113.84 | 159.71 | 358.654 | 148.184 | 203.92 |  | 149.81 | 352.03 | 370.448 | 145.557 | 208.004 | 112.949 | 142.701 | 173.57 | 67.59 | 114.25 | 273.984 | 336.891 | 361.06 | 62.618 | 287.638 | 247.867 | 340.239 | 364.917
1300 | 30.35 | 252.86 | 174.288 | 74.228 | 82.17 | 78.98 | 75.47 | 75.509 | 67.888 | 107.35 | 81.531 | 71.152 | 134.63 | 400.43 | 243.431 | 283.932 | 267.714 | 244.035 | 275.081 | 151.683 | 137.72 | 135.51 | 443.96 | 289.76 | 134.04 | 293.82 | NA | 118.39 | 166.358 | 373.016 | 154.622 | 212.037 |  | 156.52 | 356.559 | 385.5 | 152.585 | 217.7 | 115.247 | 147.788 | NA | 70.172 | 119.408 | 285.607 | 341.417 | 376.346 | 65.511 | 290.614 | 258.261 | 344.752 | 371.344
1400 | 32.09 | 255.54 | 176.633 | 77.399 | 86.75 | 81.56 | 78.06 | 77.709 | 70.148 | 109.44 | 83.692 | 73.313 | 139.93 | 415.77 | 246.006 | 288.191 | 273.868 | 247.407 | 286.177 | 157.37 | 141.94 | 140.02 | 458.71 | 300.18 | 138.26 | 304.92 | NA | 122.68 | 172.513 | 386.39 | 160.69 | 219.674 |  | 162.8 | 360.768 | 399.572 | 159.291 | 227.052 | 117.368 | 152.59 | NA | 72.638 | 124.3 | 296.594 | 345.625 | 390.717 | 68.334 | 293.379 | 267.964 | 348.949 | 377.323
1500 | 33.73 | 258.05 | 178.846 | 80.66 | 91.21 | 84.06 | 80.53 | 79.789 | 72.304 | 111.39 | 85.711 | 75.357 | 144.92 | 490.58 | 248.426 | 292.199 | 279.763 | 250.62 | 296.554 | 162.691 | 145.91 | 144.34 | 472.52 | 310.03 | 142.23 | NA | NA | 126.76 | 178.243 | 398.898 | 166.491 | 226.896 |  | 168.71 | 364.7 | 412.785 | 165.725 | 236.113 | 119.344 | NA | NA | 75.004 | 128.961 | 307.04 | 349.554 | 404.297 | 71.104 | 295.962 | 277.069 | 352.87 | 382.912
1600 | 35.29 | 260.42 | 180.944 | 84.043 | 102.13 | 86.45 | 82.91 | 81.767 | 74.373 | 113.22 | 87.607 | 77.299 | 149.65 | 506.1 | 250.707 | 295.983 | 285.413 | 253.69 | 306.304 | 167.692 | 149.68 | 148.5 | 485.56 | 319.52 | 145.95 | NA | NA | 130.63 | 183.603 | 410.642 | 172.08 | 233.758 |  | NA | 368.388 | 425.239 | 171.927 | NA | 121.198 | NA | NA | 77.283 | 133.419 | 317.017 | 353.24 | NA | 73.831 | 298.384 | 285.651 | 356.548 | 388.156
1700 | 36.76 | 262.66 | 182.94 | 87.57 | 104.92 | 89.32 | 85.2 | 83.657 | 76.371 | 114.95 | 89.394 | 79.152 | 154.14 | 520.68 | 252.865 | 299.566 | 290.834 | 256.63 | 315.497 | 172.41 | 153.26 | NA | 497.96 | 328.77 | 149.54 | NA | NA | 134.34 | 188.638 | 421.707 | 177.508 | 240.303 |  | NA | 371.861 | 437.02 | 177.933 | NA | 122.948 | NA | NA | 79.492 | 137.698 | 326.585 | 356.71 | NA | 76.523 | 300.664 | 293.774 | 360.012 | 393.095
1800 | 38.17 | 264.79 | 184.846 | NA | 107.55 | 91.78 | 97.34 | 85.474 | 78.309 | 116.59 | 91.084 | 80.927 | 164.31 | 534.43 | 254.912 | 302.968 | 296.039 | 259.451 | 324.197 | 176.876 | 156.67 | NA | 509.82 | 337.91 | 152.93 | NA | NA | 137.89 | 193.385 | 432.163 | 182.791 | 246.569 |  | NA | 375.142 | 448.197 | 183.77 | NA | 124.606 | NA | NA | 81.641 | 141.819 | 335.794 | 359.987 | NA | 79.186 | 302.819 | 301.486 | 363.284 | 397.763

## dH
TK | graphite | O2 | H2 | Ti | Mn | Fe | Ni | Nb | Mo | Sn | Ta | W | quartz | fayalite | CO | CO2 | CH4 | H2O | Ti2O3 | TiO2 | FeO | wustite | magnetite | hematite | MnO | Mn2O3 | MnO2 | NiO | NbO2 | Nb2O5 | WO2 | WO3 | SnO | SnO2 | TaO2 | Ta2O5 | MoO2 | MoO3 | Pb | PbO | PbO2 | V | VO | V2O3 | VO2 | V2O5 | Cr | CrO | Cr2O3 | CrO2 | CrO3
300 | 0 | 0 | 0 | 0 | 0 | 0 | 0 | 0 | 0 | 0 | 0 | 0 | -910.7 | -1478.2 | -110.516 | -393.523 | -74.929 | -241.844 | -1520.881 | -944.746 | -272 | -266.3 | -1114.6 | -826.2 | -385.2 | -959 | -520 | -239.3 | -794.954 | -1899.519 | -589.689 | -842.9 |  | -577.6 | -200.852 | -2045.956 | -587.847 | -745.158 | 0 | -219.401 | -274.461 | 0 | -431.778 | -1218.779 | -232.65 | -1550.577 | 0 | -188.267 | -1134.645 | -75.329 | -292.901
400 | 0 | 0 | 0 | 0 | 0 | 0 | 0 | 0 | 0 | 0 | 0 | 0 | -910.9 | -1477.1 | -110.102 | -393.583 | -77.969 | -242.846 | -1519.938 | -944.39 | -271.2 | -265.2 | -1113 | -824.6 | -384.9 | -958.4 | -519.8 | -238.6 | -794.348 | -1898.035 | -589.131 | -842.022 |  | -577.4 | -201.784 | -2044.314 | -587.253 | -744.111 | 0 | -218.796 | -273.688 | 0 | -431.032 | -1217.149 | -233.597 | -1548.962 | 0 | -187.46 | -1133.129 | -76.313 | -293.875
500 | 0 | 0 | 0 | 0 | 0 | 0 | 0 | 0 | 0 | 0 | 0 | 0 | -910.5 | -1475.5 | -110.003 | -393.666 | -80.802 | -243.826 | -1515.999 | -943.67 | -270.5 | -264.2 | -1109.2 | -822.3 | -384.5 | -957.6 | -519.1 | -237.3 | -793.403 | -1895.852 | -588.107 | -840.563 |  | -576.6 | -202.538 | -2041.946 | -586.272 | -742.696 | 0 | -217.921 | -272.58 | 0 | -430.157 | -1214.951 | -234.412 | -1546.243 | 0 | -186.697 | -1131.353 | -77.124 | -294.399
600 | 0 | 0 | 0 | 0 | 0 | 0 | 0 | 0 | 0 | 0 | 0 | 0 | -909.8 | -1473.8 | -110.15 | -393.803 | -83.308 | -244.758 | -1513.028 | -942.789 | -269.9 | -263.4 | -1104.8 | -819.6 | -384.3 | 956.9 | -518.4 | -236.2 | -792.205 | -1893.233 | -586.843 | -838.758 |  | -582.6 | -203.218 | -2039.087 | -585.087 | -741.074 | 0 | -216.942 | -271.311 | 0 | -429.199 | -1212.566 | -235.162 | -1543.068 | 0 | -185.863 | -1129.61 | -77.924 | -294.767
700 | 0 | 0 | 0 | 0 | 0 | 0 | 0 | 0 | 0 | 0 | 0 | 0 | -908.8 | -1472.3 | -110.469 | -393.983 | -85.452 | -245.632 | -1509.833 | -941.841 | -269.6 | -262.8 | -1099.5 | -816.9 | -384.1 | -956 | -517.7 | -235.6 | -790.755 | -1890.331 | -585.447 | -836.769 |  | -581.1 | -203.879 | -2035.876 | -583.757 | -739.25 | 0 | -220.789 | -274.848 | 0 | -428.158 | -1210.125 | -235.902 | -1539.671 | 0 | -184.959 | -1127.958 | -78.748 | -295.082
800 | 0 | 0 | 0 | 0 | 0 | 0 | 0 | 0 | 0 | 0 | 0 | 0 | -907.4 | -1471 | -110.905 | -394.188 | -87.238 | -246.443 | -1506.516 | -940.857 | -269.6 | -262.6 | -1092.7 | -814 | -384 | -955.2 | -517.2 | -235.1 | -789.037 | -1887.259 | -583.971 | -834.694 |  | -579.5 | -204.54 | -2032.397 | -582.293 | -737.186 | 0 | -219.747 | -273.51 | 0 | -427.037 | -1207.662 | -236.669 | -1536.152 | 0 | -183.983 | -1126.413 | -79.618 | -295.401
900 | 0 | 0 | 0 | 0 | 0 | 0 | 0 | 0 | 0 | 0 | 0 | 0 | -905.6 | -1470.4 | -111.418 | -394.405 | -88.692 | -247.185 | -1503.208 | -939.896 | -270 | -262.7 | -1085.1 | -810.9 | -383.9 | -954.2 | -516.8 | -234.5 | -787.033 | -1884.086 | -582.44 | -832.582 |  | -577.8 | -205.212 | -2028.71 | -580.692 | -734.839 | 0 | -218.581 | -272.09 | 0 | -425.846 | -1205.18 | -237.491 | -1532.562 | 0 | -182.916 | -1125.007 | -80.564 | -295.772
1000 | 0 | 0 | 0 | 0 | 0 | 0 | 0 | 0 | 0 | 0 | 0 | 0 | -904.8 | -1470.9 | -111.983 | -394.623 | -89.849 | -247.857 | -1500.078 | -939.032 | -271 | -263.4 | -1085.5 | -808 | -386.2 | -957.7 | NA | -234 | -784.726 | -1880.865 | -580.876 | -830.431 |  | -576 | -205.903 | -2024.82 | -578.946 | -732.172 | 0 | -217.288 | -270.609 | 0 | -424.586 | -1202.658 | -238.38 | -1528.939 | 0 | -181.729 | -1123.795 | -81.623 | -296.243
1100 | 0 | 0 | 0 | 0 | 0 | 0 | 0 | 0 | 0 | 0 | 0 | 0 | -904.1 | -1472.9 | -112.586 | -394.838 | -90.75 | -248.46 | -1497.276 | -938.339 | -273 | -264.9 | -1089.1 | -810 | -386.2 | -956.6 | NA | -233.5 | -778.665 | -1877.632 | -579.298 | -826.958 |  | -574.1 | -206.627 | -2020.837 | -577.049 | -729.156 | 0 | -215.863 | -269.091 | 0 | -423.259 | -1200.079 | -239.344 | -1525.292 | 0 | -180.392 | -1122.829 | -82.829 | -296.854
1200 | 0 | 0 | 0 | -3.922 | 0 | 0 | 0 | 0 | 0 | 0 | 0 | 0 | -903.3 | -1473 | -113.217 | -395.05 | -91.437 | -248.997 | -1502.785 | -941.807 | -274.1 | -265.6 | -1091 | -811.9 | -386.3 | -955.3 | NA | -233.1 | -775.786 | -1874.413 | -577.716 | -825.128 |  | -572.2 | -207.393 | -2016.807 | -574.994 | -725.775 | 0 | -214.301 | -267.562 | 0 | -421.879 | -1197.445 | -240.399 | -1521.624 | 0 | -178.889 | -1122.137 | -84.201 | -297.628
1300 | 0 | 0 | 0 | -3.007 | 0 | 0 | 0 | 0 | 0 | 0 | 0 | 0 | -902.5 | -1469.6 | -113.87 | -395.257 | -91.945 | -249.473 | -1499.224 | -940.742 | -273.7 | -264.7 | -1088.6 | -810.1 | -386.6 | -953.8 | NA | -232.6 | -773.962 | -1871.225 | -576.126 | -823.23 |  | -570.2 | -208.202 | -2012.725 | -572.776 | -722.014 | 0 | -212.608 | NA | 0 | -420.45 | -1194.75 | -241.552 | -1517.934 | 0 | -177.201 | -1121.754 | -85.76 | -298.587
1400 | 0 | 0 | 0 | -1.786 | 0 | 0 | 0 | 0 | 0 | 0 | 0 | 0 | -901.8 | -1466 | -114.541 | -395.462 | -92.308 | -249.894 | -1495.789 | -939.741 | -273.3 | -263.7 | -1086.5 | -808.5 | -388.6 | -956.7 | NA | -232.1 | -772.208 | -1868.087 | -574.466 | -821.261 |  | -568.2 | -209.045 | -2008.59 | -570.389 | -717.862 | 0 | -210.796 | NA | 0 | -418.983 | -1191.997 | -242.816 | -1514.23 | 0 | -175.314 | -1121.703 | -87.521 | -299.75
1500 | 0 | 0 | 0 | -0.205 | 0 | 0 | 0 | 0 | 0 | 0 | 0 | 0 | -901 | -1372.5 | -115.229 | -395.668 | -92.553 | -250.265 | -1492.509 | -938.819 | -273 | -262.7 | -1084.6 | -806.9 | -391.1 | NA | NA | -231.6 | -770.526 | -1865.024 | -572.661 | -819.216 |  | -566.1 | -209.914 | -2004.394 | -567.829 | -713.312 | 0 | NA | NA | 0 | -417.478 | -1189.178 | -244.192 | -1510.509 | 0 | -173.22 | -1121.999 | -89.495 | -301.128
1600 | 0 | 0 | 0 | 1.784 | 0 | 0 | 0 | 0 | 0 | 0 | 0 | 0 | -900.2 | -1366.1 | -115.933 | -395.876 | -92.703 | -250.592 | -1489.413 | -937.992 | -272.7 | -261.6 | -1082.9 | -805.2 | -403.8 | NA | NA | -231.1 | -768.921 | -1862.06 | -570.676 | -817.094 |  | NA | -210.804 | -2000.138 | -565.09 | NA | 0 | NA | NA | 0 | -415.936 | -1186.283 | -245.681 | NA | 0 | -170.914 | -1122.654 | -91.689 | -302.729
1700 | 0 | 0 | 0 | 4.232 | 0 | 0 | 0 | 0 | 0 | 0 | 0 | 0 | -949.6 | -1412 | -116.651 | -396.09 | -92.78 | -250.881 | -1486.531 | -937.274 | -273.4 | NA | -1084.1 | -804.9 | -404.4 | NA | NA | -230.6 | -767.398 | -1859.22 | -568.471 | -814.892 |  | NA | -211.722 | -1995.845 | -562.17 | NA | 0 | NA | NA | 0 | -414.366 | -1183.324 | -247.293 | NA | 0 | -168.388 | -1123.676 | -94.109 | -304.56
1800 | 0 | 0 | 0 | NA | 0 | 0 | 0 | 0 | 0 | 0 | 0 | 0 | -938.5 | -1406.7 | -117.384 | -396.311 | -92.797 | -251.138 | -1483.892 | -936.679 | -273.6 | NA | -1083.7 | -803.1 | -404.9 | NA | NA | -247.3 | -765.965 | -1856.527 | -566.047 | -812.608 |  | NA | -212.686 | -1991.558 | -559.064 | NA | 0 | NA | NA | 0 | -412.774 | -1180.305 | -249.035 | NA | 0 | -165.641 | -1125.077 | -96.76 | -306.628

## References
Phase | Reference
graphite
O2
H2 | JANAF
Ti | JANAF
Mn
Fe
Ni
Nb
Mo | JANAF
Sn
Ta
W | JANAF
quartz
fayalite
CO | JANAF
CO2 | JANAF
CH4 | JANAF
H2O | JANAF
Ti2O3 | JANAF
TiO2 | JANAF
FeO
wustite
magnetite
hematite
MnO
Mn2O3
MnO2
NiO
NbO2 | JANAF
Nb2O5 | JANAF
WO2 | JANAF
WO3 | JANAF
SnO
SnO2
TaO2 | JANAF
Ta2O5 | JANAF
MoO2 | JANAF
MoO3 | JANAF
Pb | JANAF
PbO | JANAF
PbO2 | JANAF
V | JANAF
VO | JANAF
V2O3 | JANAF
VO2 | JANAF
V2O5 | JANAF
Cr | JANAF
CrO | JANAF
Cr2O3 | JANAF
CrO2 | JANAF
CrO3 | JANAF
TK
graphite
O2
Ti
Mn
Fe
Ni
Nb
Mo
Sn
Ta
W
quartz
fayalite
CO
CO2
Ti2O3
TiO2
FeO
wustite
magnetite
hematite
MnO
Mn2O3
MnO2
NiO
NbO2
Nb2O5
WO2
WO3
SnO
SnO2
TaO2
Ta2O5
MoO2
MoO3
TK
graphite
O2
Ti
Mn
Fe
Ni
Nb
Mo
Sn
Ta
W
quartz
fayalite
CO
CO2
Ti2O3
TiO2
FeO
wustite
magnetite
hematite
MnO
Mn2O3
MnO2
NiO
NbO2
Nb2O5
WO2
WO3
SnO
SnO2
TaO2
Ta2O5
MoO2
MoO3
TK
graphite
O2
Ti
Mn
Fe
Ni
Nb
Mo
Sn
Ta
W
quartz
fayalite
CO
CO2
Ti2O3
TiO2
FeO
wustite
magnetite
hematite
MnO
Mn2O3
MnO2
NiO
NbO2
Nb2O5
WO2
WO3
SnO
SnO2
TaO2
Ta2O5
MoO2
MoO3
TK
graphite
O2
Ti
Mn
Fe
Ni
Nb
Mo
Sn
Ta
W
quartz
fayalite
CO
CO2
Ti2O3
TiO2
FeO
wustite
magnetite
hematite
MnO
Mn2O3
MnO2
NiO
NbO2
Nb2O5
WO2
WO3
SnO
SnO2
TaO2
Ta2O5
MoO2
MoO3
TK
graphite
O2
Ti
Mn
Fe
Ni
Nb
Mo
Sn
Ta
W
quartz
fayalite
CO
CO2
Ti2O3
TiO2
FeO
wustite
magnetite
hematite
MnO
Mn2O3
MnO2
NiO
NbO2
Nb2O5
WO2
WO3
SnO
SnO2
TaO2
Ta2O5
MoO2
MoO3
TK
graphite
O2
Ti
Mn
Fe
Ni
Nb
Mo
Sn
Ta
W
quartz
fayalite
CO
CO2
Ti2O3
TiO2
FeO
wustite
magnetite
hematite
MnO
Mn2O3
MnO2
NiO
NbO2
Nb2O5
WO2
WO3
SnO
SnO2
TaO2
Ta2O5
MoO2
MoO3
TK
graphite
O2
Ti
Mn
Fe
Ni
Nb
Mo
Sn
Ta
W
quartz
fayalite
CO
CO2
Ti2O3
TiO2
FeO
wustite
magnetite
hematite
MnO
Mn2O3
MnO2
NiO
NbO2
Nb2O5
WO2
WO3
SnO
SnO2
TaO2
Ta2O5
MoO2
MoO3
TK
graphite
O2
Ti
Mn
Fe
Ni
Nb
Mo
Sn
Ta
W
quartz
fayalite
CO
CO2
Ti2O3
TiO2
FeO
wustite
magnetite
hematite
MnO
Mn2O3
MnO2
NiO
NbO2
Nb2O5
WO2
WO3
SnO
SnO2
TaO2
Ta2O5
MoO2
MoO3
TK
graphite
O2
Ti
Mn
Fe
Ni
Nb
Mo
Sn
Ta
W
quartz
fayalite
CO
CO2
Ti2O3
TiO2
FeO
wustite
magnetite
hematite
MnO
Mn2O3
MnO2
NiO
NbO2
Nb2O5
WO2
WO3
SnO
SnO2
TaO2
Ta2O5
MoO2
MoO3
TK
graphite
O2
Ti
Mn
Fe
Ni
Nb
Mo
Sn
Ta
W
quartz
fayalite
CO
CO2
Ti2O3
TiO2
FeO
wustite
magnetite
hematite
MnO
Mn2O3
MnO2
NiO
NbO2
Nb2O5
WO2
WO3
SnO
SnO2
TaO2
Ta2O5
MoO2
MoO3
TK
graphite
O2
Ti
Mn
Fe
Ni
Nb
Mo
Sn
Ta
W
quartz
fayalite
CO
CO2
Ti2O3
TiO2
FeO
wustite
magnetite
hematite
MnO
Mn2O3
MnO2
NiO
NbO2
Nb2O5
WO2
WO3
SnO
SnO2
TaO2
Ta2O5
MoO2
MoO3
TK
graphite
O2
Ti
Mn
Fe
Ni
Nb
Mo
Sn
Ta
W
quartz
fayalite
CO
CO2
Ti2O3
TiO2
FeO
wustite
magnetite
hematite
MnO
Mn2O3
MnO2
NiO
NbO2
Nb2O5
WO2
WO3
SnO
SnO2
TaO2
Ta2O5
MoO2
MoO3
TK
graphite
O2
Ti
Mn
Fe
Ni
Nb
Mo
Sn
Ta
W
quartz
fayalite
CO
CO2
Ti2O3
TiO2
FeO
wustite
magnetite
hematite
MnO
Mn2O3
MnO2
NiO
NbO2
Nb2O5
WO2
WO3
SnO
SnO2
TaO2
Ta2O5
MoO2
MoO3
TK
graphite
O2
Ti
Mn
Fe
Ni
Nb
Mo
Sn
Ta
W
quartz
fayalite
CO
CO2
Ti2O3
TiO2
FeO
wustite
magnetite
hematite
MnO
Mn2O3
MnO2
NiO
NbO2
Nb2O5
WO2
WO3
SnO
SnO2
TaO2
Ta2O5
MoO2
MoO3
TK
graphite
O2
Ti
Mn
Fe
Ni
Nb
Mo
Sn
Ta
W
quartz
fayalite
CO
CO2
Ti2O3
TiO2
FeO
wustite
magnetite
hematite
MnO
Mn2O3
MnO2
NiO
NbO2
Nb2O5
WO2
WO3
SnO
SnO2
TaO2
Ta2O5
MoO2
MoO3
TK
graphite
O2
Ti
Mn
Fe
Ni
Nb
Mo
Sn
Ta
W
quartz
fayalite
CO
CO2
Ti2O3
TiO2
FeO
wustite
magnetite
hematite
MnO
Mn2O3
MnO2
NiO
NbO2
Nb2O5
WO2
WO3
SnO
SnO2
TaO2
Ta2O5
MoO2
MoO3
TK
graphite
O2
Ti
Mn
Fe
Ni
Nb
Mo
Sn
Ta
W
quartz
fayalite
CO
CO2
Ti2O3
TiO2
FeO
wustite
magnetite
hematite
MnO
Mn2O3
MnO2
NiO
NbO2
Nb2O5
WO2
WO3
SnO
SnO2
TaO2
Ta2O5
MoO2
MoO3
TK
graphite
O2
Ti
Mn
Fe
Ni
Nb
Mo
Sn
Ta
W
quartz
fayalite
CO
CO2
Ti2O3
TiO2
FeO
wustite
magnetite
hematite
MnO
Mn2O3
MnO2
NiO
NbO2
Nb2O5
WO2
WO3
SnO
SnO2
TaO2
Ta2O5
MoO2
MoO3
TK
graphite
O2
Ti
Mn
Fe
Ni
Nb
Mo
Sn
Ta
W
quartz
fayalite
CO
CO2
Ti2O3
TiO2
FeO
wustite
magnetite
hematite
MnO
Mn2O3
MnO2
NiO
NbO2
Nb2O5
WO2
WO3
SnO
SnO2
TaO2
Ta2O5
MoO2
MoO3
TK
graphite
O2
Ti
Mn
Fe
Ni
Nb
Mo
Sn
Ta
W
quartz
fayalite
CO
CO2
Ti2O3
TiO2
FeO
wustite
magnetite
hematite
MnO
Mn2O3
MnO2
NiO
NbO2
Nb2O5
WO2
WO3
SnO
SnO2
TaO2
Ta2O5
MoO2
MoO3
TK
graphite
O2
Ti
Mn
Fe
Ni
Nb
Mo
Sn
Ta
W
quartz
fayalite
CO
CO2
Ti2O3
TiO2
FeO
wustite
magnetite
hematite
MnO
Mn2O3
MnO2
NiO
NbO2
Nb2O5
WO2
WO3
SnO
SnO2
TaO2
Ta2O5
MoO2
MoO3
TK
graphite
O2
Ti
Mn
Fe
Ni
Nb
Mo
Sn
Ta
W
quartz
fayalite
CO
CO2
Ti2O3
TiO2
FeO
wustite
magnetite
hematite
MnO
Mn2O3
MnO2
NiO
NbO2
Nb2O5
WO2
WO3
SnO
SnO2
TaO2
Ta2O5
MoO2
MoO3
TK
graphite
O2
Ti
Mn
Fe
Ni
Nb
Mo
Sn
Ta
W
quartz
fayalite
CO
CO2
Ti2O3
TiO2
FeO
wustite
magnetite
hematite
MnO
Mn2O3
MnO2
NiO
NbO2
Nb2O5
WO2
WO3
SnO
SnO2
TaO2
Ta2O5
MoO2
MoO3
TK
graphite
O2
Ti
Mn
Fe
Ni
Nb
Mo
Sn
Ta
W
quartz
fayalite
CO
CO2
Ti2O3
TiO2
FeO
wustite
magnetite
hematite
MnO
Mn2O3
MnO2
NiO
NbO2
Nb2O5
WO2
WO3
SnO
SnO2
TaO2
Ta2O5
MoO2
MoO3
TK
graphite
O2
Ti
Mn
Fe
Ni
Nb
Mo
Sn
Ta
W
quartz
fayalite
CO
CO2
Ti2O3
TiO2
FeO
wustite
magnetite
hematite
MnO
Mn2O3
MnO2
NiO
NbO2
Nb2O5
WO2
WO3
SnO
SnO2
TaO2
Ta2O5
MoO2
MoO3
TK
graphite
O2
Ti
Mn
Fe
Ni
Nb
Mo
Sn
Ta
W
quartz
fayalite
CO
CO2
Ti2O3
TiO2
FeO
wustite
magnetite
hematite
MnO
Mn2O3
MnO2
NiO
NbO2
Nb2O5
WO2
WO3
SnO
SnO2
TaO2
Ta2O5
MoO2
MoO3
TK
graphite
O2
Ti
Mn
Fe
Ni
Nb
Mo
Sn
Ta
W
quartz
fayalite
CO
CO2
Ti2O3
TiO2
FeO
wustite
magnetite
hematite
MnO
Mn2O3
MnO2
NiO
NbO2
Nb2O5
WO2
WO3
SnO
SnO2
TaO2
Ta2O5
MoO2
MoO3
TK
graphite
O2
Ti
Mn
Fe
Ni
Nb
Mo
Sn
Ta
W
quartz
fayalite
CO
CO2
Ti2O3
TiO2
FeO
wustite
magnetite
hematite
MnO
Mn2O3
MnO2
NiO
NbO2
Nb2O5
WO2
WO3
SnO
SnO2
TaO2
Ta2O5
MoO2
MoO3
TK
graphite
O2
Ti
Mn
Fe
Ni
Nb
Mo
Sn
Ta
W
quartz
fayalite
CO
CO2
Ti2O3
TiO2
FeO
wustite
magnetite
hematite
MnO
Mn2O3
MnO2
NiO
NbO2
Nb2O5
WO2
WO3
SnO
SnO2
TaO2
Ta2O5
MoO2
MoO3
TK
graphite
O2
Ti
Mn
Fe
Ni
Nb
Mo
Sn
Ta
W
quartz
fayalite
CO
CO2
Ti2O3
TiO2
FeO
wustite
magnetite
hematite
MnO
Mn2O3
MnO2
NiO
NbO2
Nb2O5
WO2
WO3
SnO
SnO2
TaO2
Ta2O5
MoO2
MoO3
TK
graphite
O2
Ti
Mn
Fe
Ni
Nb
Mo
Sn
Ta
W
quartz
fayalite
CO
CO2
Ti2O3
TiO2
FeO
wustite
magnetite
hematite
MnO
Mn2O3
MnO2
NiO
NbO2
Nb2O5
WO2
WO3
SnO
SnO2
TaO2
Ta2O5
MoO2
MoO3
TK
graphite
O2
Ti
Mn
Fe
Ni
Nb
Mo
Sn
Ta
W
quartz
fayalite
CO
CO2
Ti2O3
TiO2
FeO
wustite
magnetite
hematite
MnO
Mn2O3
MnO2
NiO
NbO2
Nb2O5
WO2
WO3
SnO
SnO2
TaO2
Ta2O5
MoO2
MoO3
TK
graphite
O2
Ti
Mn
Fe
Ni
Nb
Mo
Sn
Ta
W
quartz
fayalite
CO
CO2
Ti2O3
TiO2
FeO
wustite
magnetite
hematite
MnO
Mn2O3
MnO2
NiO
NbO2
Nb2O5
WO2
WO3
SnO
SnO2
TaO2
Ta2O5
MoO2
MoO3
TK
graphite
O2
Ti
Mn
Fe
Ni
Nb
Mo
Sn
Ta
W
quartz
fayalite
CO
CO2
Ti2O3
TiO2
FeO
wustite
magnetite
hematite
MnO
Mn2O3
MnO2
NiO
NbO2
Nb2O5
WO2
WO3
SnO
SnO2
TaO2
Ta2O5
MoO2
MoO3
TK
graphite
O2
Ti
Mn
Fe
Ni
Nb
Mo
Sn
Ta
W
quartz
fayalite
CO
CO2
Ti2O3
TiO2
FeO
wustite
magnetite
hematite
MnO
Mn2O3
MnO2
NiO
NbO2
Nb2O5
WO2
WO3
SnO
SnO2
TaO2
Ta2O5
MoO2
MoO3
TK
graphite
O2
Ti
Mn
Fe
Ni
Nb
Mo
Sn
Ta
W
quartz
fayalite
CO
CO2
Ti2O3
TiO2
FeO
wustite
magnetite
hematite
MnO
Mn2O3
MnO2
NiO
NbO2
Nb2O5
WO2
WO3
SnO
SnO2
TaO2
Ta2O5
MoO2
MoO3
TK
graphite
O2
Ti
Mn
Fe
Ni
Nb
Mo
Sn
Ta
W
quartz
fayalite
CO
CO2
Ti2O3
TiO2
FeO
wustite
magnetite
hematite
MnO
Mn2O3
MnO2
NiO
NbO2
Nb2O5
WO2
WO3
SnO
SnO2
TaO2
Ta2O5
MoO2
MoO3
TK
graphite
O2
Ti
Mn
Fe
Ni
Nb
Mo
Sn
Ta
W
quartz
fayalite
CO
CO2
Ti2O3
TiO2
FeO
wustite
magnetite
hematite
MnO
Mn2O3
MnO2
NiO
NbO2
Nb2O5
WO2
WO3
SnO
SnO2
TaO2
Ta2O5
MoO2
MoO3
TK
graphite
O2
Ti
Mn
Fe
Ni
Nb
Mo
Sn
Ta
W
quartz
fayalite
CO
CO2
Ti2O3
TiO2
FeO
wustite
magnetite
hematite
MnO
Mn2O3
MnO2
NiO
NbO2
Nb2O5
WO2
WO3
SnO
SnO2
TaO2
Ta2O5
MoO2
MoO3
TK
graphite
O2
Ti
Mn
Fe
Ni
Nb
Mo
Sn
Ta
W
quartz
fayalite
CO
CO2
Ti2O3
TiO2
FeO
wustite
magnetite
hematite
MnO
Mn2O3
MnO2
NiO
NbO2
Nb2O5
WO2
WO3
SnO
SnO2
TaO2
Ta2O5
MoO2
MoO3
TK
graphite
O2
Ti
Mn
Fe
Ni
Nb
Mo
Sn
Ta
W
quartz
fayalite
CO
CO2
Ti2O3
TiO2
FeO
wustite
magnetite
hematite
MnO
Mn2O3
MnO2
NiO
NbO2
Nb2O5
WO2
WO3
SnO
SnO2
TaO2
Ta2O5
MoO2
MoO3
TK
graphite
O2
Ti
Mn
Fe
Ni
Nb
Mo
Sn
Ta
W
quartz
fayalite
CO
CO2
Ti2O3
TiO2
FeO
wustite
magnetite
hematite
MnO
Mn2O3
MnO2
NiO
NbO2
Nb2O5
WO2
WO3
SnO
SnO2
TaO2
Ta2O5
MoO2
MoO3
TK
graphite
O2
Ti
Mn
Fe
Ni
Nb
Mo
Sn
Ta
W
quartz
fayalite
CO
CO2
Ti2O3
TiO2
FeO
wustite
magnetite
hematite
MnO
Mn2O3
MnO2
NiO
NbO2
Nb2O5
WO2
WO3
SnO
SnO2
TaO2
Ta2O5
MoO2
MoO3
TK
graphite
O2
Ti
Mn
Fe
Ni
Nb
Mo
Sn
Ta
W
quartz
fayalite
CO
CO2
Ti2O3
TiO2
FeO
wustite
magnetite
hematite
MnO
Mn2O3
MnO2
NiO
NbO2
Nb2O5
WO2
WO3
SnO
SnO2
TaO2
Ta2O5
MoO2
MoO3
TK
graphite
O2
Ti
Mn
Fe
Ni
Nb
Mo
Sn
Ta
W
quartz
fayalite
CO
CO2
Ti2O3
TiO2
FeO
wustite
magnetite
hematite
MnO
Mn2O3
MnO2
NiO
NbO2
Nb2O5
WO2
WO3
SnO
SnO2
TaO2
Ta2O5
MoO2
MoO3
TK
graphite
O2
Ti
Mn
Fe
Ni
Nb
Mo
Sn
Ta
W
quartz
fayalite
CO
CO2
Ti2O3
TiO2
FeO
wustite
magnetite
hematite
MnO
Mn2O3
MnO2
NiO
NbO2
Nb2O5
WO2
WO3
SnO
SnO2
TaO2
Ta2O5
MoO2
MoO3
TK
graphite
O2
Ti
Mn
Fe
Ni
Nb
Mo
Sn
Ta
W
quartz
fayalite
CO
CO2
Ti2O3
TiO2
FeO
wustite
magnetite
hematite
MnO
Mn2O3
MnO2
NiO
NbO2
Nb2O5
WO2
WO3
SnO
SnO2
TaO2
Ta2O5
MoO2
MoO3
TK
graphite
O2
Ti
Mn
Fe
Ni
Nb
Mo
Sn
Ta
W
quartz
fayalite
CO
CO2
Ti2O3
TiO2
FeO
wustite
magnetite
hematite
MnO
Mn2O3
MnO2
NiO
NbO2
Nb2O5
WO2
WO3
SnO
SnO2
TaO2
Ta2O5
MoO2
MoO3
TK
graphite
O2
Ti
Mn
Fe
Ni
Nb
Mo
Sn
Ta
W
quartz
fayalite
CO
CO2
Ti2O3
TiO2
FeO
wustite
magnetite
hematite
MnO
Mn2O3
MnO2
NiO
NbO2
Nb2O5
WO2
WO3
SnO
SnO2
TaO2
Ta2O5
MoO2
MoO3
TK
graphite
O2
Ti
Mn
Fe
Ni
Nb
Mo
Sn
Ta
W
quartz
fayalite
CO
CO2
Ti2O3
TiO2
FeO
wustite
magnetite
hematite
MnO
Mn2O3
MnO2
NiO
NbO2
Nb2O5
WO2
WO3
SnO
SnO2
TaO2
Ta2O5
MoO2
MoO3
TK
graphite
O2
Ti
Mn
Fe
Ni
Nb
Mo
Sn
Ta
W
quartz
fayalite
CO
CO2
Ti2O3
TiO2
FeO
wustite
magnetite
hematite
MnO
Mn2O3
MnO2
NiO
NbO2
Nb2O5
WO2
WO3
SnO
SnO2
TaO2
Ta2O5
MoO2
MoO3
TK
graphite
O2
Ti
Mn
Fe
Ni
Nb
Mo
Sn
Ta
W
quartz
fayalite
CO
CO2
Ti2O3
TiO2
FeO
wustite
magnetite
hematite
MnO
Mn2O3
MnO2
NiO
NbO2
Nb2O5
WO2
WO3
SnO
SnO2
TaO2
Ta2O5
MoO2
MoO3
TK
graphite
O2
Ti
Mn
Fe
Ni
Nb
Mo
Sn
Ta
W
quartz
fayalite
CO
CO2
Ti2O3
TiO2
FeO
wustite
magnetite
hematite
MnO
Mn2O3
MnO2
NiO
NbO2
Nb2O5
WO2
WO3
SnO
SnO2
TaO2
Ta2O5
MoO2
MoO3
TK
graphite
O2
Ti
Mn
Fe
Ni
Nb
Mo
Sn
Ta
W
quartz
fayalite
CO
CO2
Ti2O3
TiO2
FeO
wustite
magnetite
hematite
MnO
Mn2O3
MnO2
NiO
NbO2
Nb2O5
WO2
WO3
SnO
SnO2
TaO2
Ta2O5
MoO2
MoO3
TK
graphite
O2
Ti
Mn
Fe
Ni
Nb
Mo
Sn
Ta
W
quartz
fayalite
CO
CO2
Ti2O3
TiO2
FeO
wustite
magnetite
hematite
MnO
Mn2O3
MnO2
NiO
NbO2
Nb2O5
WO2
WO3
SnO
SnO2
TaO2
Ta2O5
MoO2
MoO3
TK
graphite
O2
Ti
Mn
Fe
Ni
Nb
Mo
Sn
Ta
W
quartz
fayalite
CO
CO2
Ti2O3
TiO2
FeO
wustite
magnetite
hematite
MnO
Mn2O3
MnO2
NiO
NbO2
Nb2O5
WO2
WO3
SnO
SnO2
TaO2
Ta2O5
MoO2
MoO3
TK
graphite
O2
Ti
Mn
Fe
Ni
Nb
Mo
Sn
Ta
W
quartz
fayalite
CO
CO2
Ti2O3
TiO2
FeO
wustite
magnetite
hematite
MnO
Mn2O3
MnO2
NiO
NbO2
Nb2O5
WO2
WO3
SnO
SnO2
TaO2
Ta2O5
MoO2
MoO3
TK
graphite
O2
Ti
Mn
Fe
Ni
Nb
Mo
Sn
Ta
W
quartz
fayalite
CO
CO2
Ti2O3
TiO2
FeO
wustite
magnetite
hematite
MnO
Mn2O3
MnO2
NiO
NbO2
Nb2O5
WO2
WO3
SnO
SnO2
TaO2
Ta2O5
MoO2
MoO3
TK
graphite
O2
Ti
Mn
Fe
Ni
Nb
Mo
Sn
Ta
W
quartz
fayalite
CO
CO2
Ti2O3
TiO2
FeO
wustite
magnetite
hematite
MnO
Mn2O3
MnO2
NiO
NbO2
Nb2O5
WO2
WO3
SnO
SnO2
TaO2
Ta2O5
MoO2
MoO3
TK
graphite
O2
Ti
Mn
Fe
Ni
Nb
Mo
Sn
Ta
W
quartz
fayalite
CO
CO2
Ti2O3
TiO2
FeO
wustite
magnetite
hematite
MnO
Mn2O3
MnO2
NiO
NbO2
Nb2O5
WO2
WO3
SnO
SnO2
TaO2
Ta2O5
MoO2
MoO3
TK
graphite
O2
Ti
Mn
Fe
Ni
Nb
Mo
Sn
Ta
W
quartz
fayalite
CO
CO2
Ti2O3
TiO2
FeO
wustite
magnetite
hematite
MnO
Mn2O3
MnO2
NiO
NbO2
Nb2O5
WO2
WO3
SnO
SnO2
TaO2
Ta2O5
MoO2
MoO3
TK
graphite
O2
Ti
Mn
Fe
Ni
Nb
Mo
Sn
Ta
W
quartz
fayalite
CO
CO2
Ti2O3
TiO2
FeO
wustite
magnetite
hematite
MnO
Mn2O3
MnO2
NiO
NbO2
Nb2O5
WO2
WO3
SnO
SnO2
TaO2
Ta2O5
MoO2
MoO3
TK
graphite
O2
Ti
Mn
Fe
Ni
Nb
Mo
Sn
Ta
W
quartz
fayalite
CO
CO2
Ti2O3
TiO2
FeO
wustite
magnetite
hematite
MnO
Mn2O3
MnO2
NiO
NbO2
Nb2O5
WO2
WO3
SnO
SnO2
TaO2
Ta2O5
MoO2
MoO3

## Sheet2
Chromium Oxide (CrO3) |  |  |  | Cr1O3(g)
Enthalpy Reference Temperature = Tr = 298.15 K |  |  |  | Standard State Pressure = p° = 0.1 MPa
| J·K-1 mol-1 |  |  | kJ·mol-1
T/K | Cp° | S° | -[G°-H°(Tr)]/T | H-H°(Tr) | fH° | fG° | log Kf
300 | 56.193 | 266.525 | 266.179 | 0.104 | -292.901 | -273.332 | 47.591
400 | 63.839 | 283.805 | 268.483 | 6.129 | -293.875 | -266.634 | 34.819
500 | 69.037 | 298.647 | 273.068 | 12.79 | -294.399 | -259.759 | 27.137
600 | 72.542 | 311.564 | 278.431 | 19.88 | -294.767 | -252.795 | 22.008
700 | 74.953 | 322.939 | 283.993 | 27.262 | -295.082 | -245.774 | 18.34
800 | 76.658 | 333.065 | 289.506 | 34.847 | -295.401 | -238.709 | 15.586
900 | 77.896 | 342.169 | 294.86 | 42.578 | -295.772 | -231.601 | 13.442
1000 | 78.819 | 350.426 | 300.01 | 50.416 | -296.243 | -224.447 | 11.724
1100 | 79.523 | 357.973 | 304.942 | 58.335 | -296.854 | -217.239 | 10.316
1200 | 80.071 | 364.917 | 309.654 | 66.315 | -297.628 | -209.968 | 9.14
1300 | 80.505 | 371.344 | 314.155 | 74.345 | -298.587 | -202.626 | 8.142
1400 | 80.855 | 377.323 | 318.456 | 82.414 | -299.75 | -195.202 | 7.283
1500 | 81.14 | 382.912 | 322.569 | 90.514 | -301.128 | -187.688 | 6.536
1600 | 81.375 | 388.156 | 326.506 | 98.64 | -302.729 | -180.074 | 5.879
1700 | 81.572 | 393.095 | 330.279 | 106.787 | -304.56 | -172.353 | 5.296
1800 | 81.738 | 397.763 | 333.9 | 114.953 | -306.628 | -164.518 | 4.774